## CARACT FRA
Chimiques |  |  | Physiques
Chlorure de sodium (NaCl) | 93 | % | Masse unitaire des blocs en moyenne de 30 à 50 kg
Sodium (Na) | 36.5 | %

## CARACT ALL
| Einheit | Wert | Referenzverfahren: ISO-Norm
Na Cl (bezogen auf die Trockenmasse) | % | 99.9 | ISO 6227
Weitere lösliche Salze (Anteil im getrockneten Salz) | % | 0.1 | ISO 2480 und 2482
Gewichtsverlust (bei 110° C) | % | 0.05 | ISO 2483
Wasserlöslichkeit (bei 20° C) | g/l | 358 | Internes Verfahren
Unlösliche Bestandteile |  | Spuren | ISO 2479
Dichte (bei ungepresstem Salz) |  | 1.2 | Internes Verfahren
Körnung |  | Hauptanteil der enthaltenen Körnung zwischen 125 und 250µm. | ISO 2591

## CARACT ANG
| Unité | Valeur | Méthode de référence : Norme ISO
Na Cl (on dry basis ) | % | 99.9 | ISO 6227
Other insoluble salts (on dry basis) | % | 0.1 | ISO 2480 et 2482
Loss of mass ( at 110° C) | % | 0.05 | ISO 2483
Solubility in water ( at 20° C) | g/l | 358 | Internal method
Insolubles |  | Traces | ISO 2479
Visible density (non compressed salt) |  | 1.2 | Internal method
Granularity |  | Crystals generally including between 125 and 250 µm | ISO 2591

## CARACT ESP
| Unitad | Valor | Métodos de referencia
Na Cl (Sobre sal seca) | % | 99.9 | ISO 6227
Otras sales insolubles (sobre sal seca) | % | 0.1 | ISO 2480 et 2482
Pérdida de masa (a 110° C) | % | 0.05 | ISO 2483
Solubilidad en el agua (a 20° C) | g/l | 358 | Método interno
Insolubles |  | Trazas | ISO 2479
Densidad aparente (sal no comprimida) |  | 1.2 | Método interno
Granulometría |  | 80 % mínimo de los cristales (en peso) incluidos entre 125 et 250 µm. | ISO 2591

## ML ANG
| Maximal | Results obtained
| contents | on the Salins Salt
Arsenic (As) | £ 0,50 mg/kg | £ 0,05 mg/kg
Copper (Cu) | £ 2,00 mg/kg | £ 1,00 mg/kg
Lead (Pb) | £ 2,00 mg/kg | £ 1,00 mg/kg
Cadmium (Cd) | £ 0,50 mg/kg | £ 0,20 mg/kg
Mercury (Hg) | £ 0,10 mg/kg | £ 0,04 mg/kg

## ML FRA
| Teneurs maximales | Résultats
obtenus
sur nos sels
Arsenic (As) | £ 0,50 mg/kg | £ 0,05 mg/kg
Cuivre (Cu) | £ 2,00 mg/kg | £ 1,00 mg/kg
Plomb (Pb) | £ 2,00 mg/kg | £ 1,00 mg/kg
Cadmium (Cd) | £ 0,50 mg/kg | £ 0,20 mg/kg
Mercure (Hg) | £ 0,10 mg/kg | £ 0,04 mg/kg

## ML ALL
| Grenzwerte | Ergebnisse für das Salz SALINS
Arsen (As) | £ 0,50 mg/kg | £ 0,05 mg/kg
Kupfer (Cu) | £ 2,00 mg/kg | £ 1,00 mg/kg
Blei (Pb) | £ 2,00 mg/kg | £ 1,00 mg/kg
Kadmium (Cd) | £ 0,50 mg/kg | £ 0,20 mg/kg
Quecksilber (Hg) | £ 0,10 mg/kg | £ 0,04 mg/kg