## Feuil1
|  | Unité | Valeur | Méthode de référence
Valeurs garanties | NaCl (sur sel sec) | % | 99.8 | NFT 20-057 | ISO 6227
| Perte de masse (à 110°C) | % | ≤ 0,05 | NFT 20-401 | ISO 2483
| Solubilité dans l'eau (à 20°) | g/l | 358 | Méthode interne
Valeurs types | Granularité |  | 80% des cristaux compris entre 0,9 et 3,15mm | NFX 11-507 | ISO 2591
| Calcium (sur sel sec) | ppm | 300 | NFT 20-406 | ISO 2482
| Magnésium (sur sel sec) | ppm | 40 | NFT 20-406 | ISO 2482
| Sulfate (sur sel sec) | ppm | 800 | NFT 20-405 | ISO 2480
| Insolubles (sur sel sec) | % | 0.03 |  | ISO 2479
| Densité apparente (sel non tassé) |  | 1.1 | Méthode interne