## CARACT ALL
|  | Einheit | Wert | Referenzverfahren
|  |  |  | AFNOR - Norm | ISO - Norm
Garantierter Wert | Na Cl (auf Trockenmasse) | % | 99.8 | NFT 20-057 | ISO 6227
| Gewichtsverlust (bei 110° C) | % | £ 2,8 | NFT 20-401 | ISO 2483
| Wasserlöslichkeit (bei 20° C) | g/l | 358 | Internes Verfahren
Durchschnittlicher Wert | Körnung |  | Hauptanteil der Körner zwischen 0,4 und 3,15 mm. | NFX 11-507 | ISO 2591
| Calcium (bezogen auf die Trockenmasse) | ppm | 350 | NFT 20-406 | ISO 2482
| Magnesium (bezogen auf die Trockenmasse) | ppm | 40 | NFT 20-406 | ISO 2482
| Sulfat (bezogen auf die Trockenmasse) | ppm | 900 | NFT 20-405 | ISO 2480
| Unlösliche Bestandteile | % | 0.03 |  | ISO 2479
| Dichte (bei ungepresstem Salz) |  | 1.1 | Internes Verfahren

## CARACT FRA
|  | Unit | Values | Spanish methods of reference
Guaranteed values | Na Cl (on dry basis) | % | 99.4% | UNE 34/205/81
| Loss of mass (at 110° C) | % | 0,2% max. | UNE 34/203/81
Typical values | Granularity |  | 70% of crystals between 2 and 4 mm | UNE 34/232/81
| Other soluble salts | % | 0.575% | UNE 34/204/81 et UNE 34/233/84
| Insolubles (on dry basis) | % | 0.025% | UNE 34/202/81

## CONDIT FRA
Présentation | Dimensions (mm) |  |  | Poids (kg) |  | Nombre d'unités/ palette | Regrou-pements | Code | Codes SAP et libellés articles
| L | l | h(1) | Brut | Net |  |  | **
Sacs 25 kg (palette houssée) | 1200 | 840 | 1110 | 1033 | 1000 | 40 | 8 couches de 5 sacs | 3 18328 000000 0 | 102372 | Pal. plastique
Sacs 50 kg (palette houssée) | 1200 | 800 | 1130 | 1083 | 1050 | 21 | 7 couches de 3 sacs | 3 18328 xxxxx | 100721 | Pal. rouge
Code conditionnement : L (lot) - A (Aigues-Mortes) - AA (année) - QQQ (quantième) - HH:mm (heure) - Gros Essoré - T (traitement)
Big-Bag 1 300 kg | 1200 | 1030 | 1360 | 1330 | 1300 | 1 |  | 3 18328 xxxxx
Code conditionnement : N (n° big-bag) - xxxxxx (code produit) - JJ/MM/AA (date de conditionnement)
(1) Pour la palette houssée, palette et suremballage compris | [7 empty] | * Aucun code ne figure sur le sac ou sur la palette