## CARACT ALL
|  | Einheit | Wert | Referenzverfahren
|  |  |  | AFNOR - Norm | ISO - Norm
Garantierter Wert | Na Cl (auf Trockenmasse) | % | 99.8 | NFT 20-057 | ISO 6227
| Gewichtsverlust (bei 110° C) | % | £ 2,8 | NFT 20-401 | ISO 2483
| Wasserlöslichkeit (bei 20° C) | g/l | 358 | Internes Verfahren
Durchschnittlicher Wert | Körnung |  | Hauptanteil der Körner zwischen 0,4 und 3,15 mm. | NFX 11-507 | ISO 2591
| Calcium (bezogen auf die Trockenmasse) | ppm | 350 | NFT 20-406 | ISO 2482
| Magnesium (bezogen auf die Trockenmasse) | ppm | 40 | NFT 20-406 | ISO 2482
| Sulfat (bezogen auf die Trockenmasse) | ppm | 900 | NFT 20-405 | ISO 2480
| Unlösliche Bestandteile | % | 0.03 |  | ISO 2479
| Dichte (bei ungepresstem Salz) |  | 1.1 | Internes Verfahren

## CARACT ANG
|  | Unit | Values | Methods of reference
|  |  |  | AFNOR standards | ISO standards
Guaranteed values | Na Cl (on dry basis ) | % | 99.8 | NFT 20-057 | ISO 6227
| Loss of mass (at 110°C) | % | ≤ 0,05 | NFT 20-401 | ISO 2483
| Solubility in water ( at 20° C) | g/l | 358 | Salins own method
Typical values | Granularity |  | Crystals between 0.9 and 3,15 mm | NFX 11-507 | ISO 2591
| Calcium | ppm | 350 | NFT 20-406 | ISO 2482
| Magnesium (on dry basis ) | ppm | 40 | NFT 20-406 | SO 2482
| Sulphate ( on dry basis ) | ppm | 800 | NFT 20-405 | ISO 2480
| Insolubles ( on dry basis ) | % | 0.03 |  | ISO 2479
| Visible density (non compressed salt) |  | 1.1 | Salins own method

## CARACT FRA
|  | Unité | Valeur | Méthodes de référence espagnoles
Valeurs | Na Cl (sur sel sec) | % | > 94 | UNE 34/205/81
garanties | Solubilité dans l'eau (à 20° C) | g/l | 358 | Méthode interne
Valeurs types | granularité |  | Cristaux essentiellement compris entre 0,5 et 5 mm | UNE 34/232/81
| Perte de masse à (110°C) | % | 5 | UNE 34/203/81
| Calcium (sur sel sec) | ppm | 1600 | UNE 34/204/81 and UNE34/223/84
| Magnésium (sur sel sec) | ppm | 1700 | UNE 34/204/81 and UNE34/223/84
| Sulfate (sur sel sec) | ppm | 7500 | UNE 34/204/81 and UNE34/223/84
| Insolubles (sur sel sec) | % | 0.03 | UNE 34/202/81
| Densité apparente (sel non tassé) |  | 1.1 | Méthode interne

## CARACT ESP
|  | Unitad | Valor | Métodos de referencia
|  |  |  | Norma AFNOR | Norma ISO
Valores garantizados | Na Cl (sur sel sec) | % | 99.8 | NFT 20-057 | ISO 6227
| Pérdida de masa (a 110° C) | % | £ 2,8 | NFT 20-401 | ISO 2483
| Solubilidad en el agua (a 20° C) | g/l | 358 | Método interno
Valores tipos | Granulometría |  | Cristales esencialmente comprendido entre 0,4 y 3,15 mm | NFX 11-507 | ISO 2591
| Calcio (sobre sal seca) | ppm | 350 | NFT 20-406 | ISO 2482
| Magnesio (sobre sal seca) | ppm | 40 | NFT 20-406 | ISO 2482
| Sulfato (sobre sal seca) | ppm | 900 | NFT 20-405 | ISO 2480
| Insolubles (sobre sal seca) | % | 0.03 |  | ISO 2479
| Densidad aparente (sal no comprimida) |  | 1.1 | Método interno

## CARACT ITA
|  | Unità | Valore | Metodo di riferimento
|  |  |  | Norma AFNOR | Norma ISO
Valori garantiti | Na Cl (sul sale secco) | % | 99.8 | NFT 20-057 | ISO 6227
| Perdita di massa (a 110° C) | % | £ 2,8 | NFT 20-401 | ISO 2483
| Solubilità nell'acqua (a 20° C) | g/l | 358 | Metodo interno
Valori tipo | Granularità |  | Cristalli essenzialmente compresi tra 0,4 e 3,15 mm | NFX 11-507 | ISO 2591
| Calcio (sul sale secco) | ppm | 350 | NFT 20-406 | ISO 2482
| Magnesio (sul sale secco) | ppm | 40 | NFT 20-406 | ISO 2482
| Solfato (sul sale secco) | ppm | 900 | NFT 20-405 | ISO 2480
| Insolubili | % | 0.03 |  | ISO 2479
| Densità apparente (sale non compresso) |  | 1.1 | Metodo interno

## CONDIT ALL
| Maße (in mm) |  |  | Gewicht (in kg) |  | Anzahl/ Palette | Gruppierung
| L | B | h(1) | Brutto | Netto
25 kg-Säcke (Paletten mit Schrumpffolie) | 1200 | 840 | 1110 | 1033 | 1000 | 40 | 8 Lagen mit jeweils 5 Säcken
50 kg-Säcke (Paletten mit Schrumpffolie) | 1200 | 800 | 1130 | 1083 | 1050 | 21 | 7 Lagen mit jeweils 3 Säcken
Verpackungs-Nummer: L (Charge) - A (Aigues-Mortes) - AA (Jahr) - QQQ (Datum) - HH:mm (Uhrzeit) - Gros Essoré (Grob feucht) - T (Behandlung)
Big-Bag 1 300 kg | 1200 | 1030 | 1360 | 1330 | 1300 | 1
Verpackungs-Nummer: N (Big-Bag-Nummer) – xxxxxx (Produktnummer) – JJ/MM/AA (Verpackungsdatum)
(1) Palette mit Schrumpffolie (Palette und Überbezug inbegriffen)

## CONDIT ANG
Presentation | Dimensions (mm) |  |  | Weight (kg) |  | Number of units/pallet | Regrouping | Code | Codes SAP et libellés articles
| L | l | h(1) | Gross | Net |  |  | **
25 kg bags (shrink-wrapped pallet) | 1200 | 840 | 1110 | 1033 | 1000 | 40 | 8 layers of 5 bags | 3 18328 000000 0 | 102372 | Pal. plastique
50 kg bags (shrink-wrapped pallet) | 1200 | 800 | 1130 | 1083 | 1050 | 21 | 7 layers of 3 bags | 3 18328 xxxxx | 100721 | Pal. rouge
Package code : L (Batch) – A (Aigues-Mortes) - AA( year) - QQQ (date/ month) - HH: mm (hour) - Gros Essoré (undried coarse salt) - T (treatment )
Big-Bag 1 300 kg | 1200 | 1030 | 1360 | 1330 | 1300 | 1 |  | 3 18328 xxxxx
Package code : N (big-bag number) – XXXXXX (product’s code) - JJ/MM/AA (date- month - year)
(1) For shrink-wrapped pallet , pallet and over-packaging are included. | [7 empty] | * Aucun code ne figure sur le sac ou sur la palette

## CONDIT FRA
Présentation | Dimensions (mm) |  |  | Poids (kg) |  | Nombre d'unités/ palette | Regrou-pements | Code | Codes SAP et libellés articles
| L | l | h(1) | Brut | Net |  |  | **
Sacs 25 kg (palette houssée) | 1200 | 840 | 1110 | 1033 | 1000 | 40 | 8 couches de 5 sacs | 3 18328 000000 0 | 102372 | Pal. plastique
Sacs 50 kg (palette houssée) | 1200 | 800 | 1130 | 1083 | 1050 | 21 | 7 couches de 3 sacs | 3 18328 xxxxx | 100721 | Pal. rouge
Code conditionnement : L (lot) - A (Aigues-Mortes) - AA (année) - QQQ (quantième) - HH:mm (heure) - Gros Essoré - T (traitement)
Big-Bag 1 300 kg | 1200 | 1030 | 1360 | 1330 | 1300 | 1 |  | 3 18328 xxxxx
Code conditionnement : N (n° big-bag) - xxxxxx (code produit) - JJ/MM/AA (date de conditionnement)
(1) Pour la palette houssée, palette et suremballage compris | [7 empty] | * Aucun code ne figure sur le sac ou sur la palette

## CONDIT ESP
Presentación | Dimensiones (mm) |  |  | Peso (kg) |  | Número de unidades/ palet | Reagru-pación | Code | Codes SAP et libellés articles
| L | l | h(1) | Brut | Net |  |  | **
Sacos 25 kg (palet retráctilado) | 1200 | 840 | 1110 | 1033 | 1000 | 40 | 8 filas de 5 sacos | 3 18328 000000 0 | 102372 | Pal. plastique
Sacos 50 kg (palet retráctilado) | 1200 | 800 | 1130 | 1083 | 1050 | 21 | 7 filas de 3 sacos | 3 18328 xxxxx | 100721 | Pal. rouge
Código de envasado: L (lote) - A (Aigues-Mortes) - AA (año) - QQQ (fecha juliana) - HH:mm (hora) - Gros Essoré (gruesa hùmeda) - T (tratamiento)
Big-Bag 1300 kg | 1200 | 1030 | 1360 | 1330 | 1300 | 1 |  | 3 18328 xxxxx
Código de envasado : N (n° big-bag) - xxxxxx (Código producto) - JJ/MM/AA (fecha de acondicionamiento)
(1) Para el palet retractilado, palet y embalaje comprendido | [7 empty] | * Aucun code ne figure sur le sac ou sur la palette

## CONDIT ITA
Presentazione | Dimensioni (mm) |  |  | Peso (kg) |  | Numero di unità /paletta | Raggruppamenti | Code | Codes SAP et libellés articles
| L | l | h(1) | Brut | Netto |  |  | **
Sacco 25 kg (paletta sigillata con film estensibile) | 1200 | 840 | 1110 | 1033 | 1000 | 40 | 8 strati di 5 sacchi | 3 18328 000000 0 | 102372 | Pal. plastique
Sacco 50 kg (paletta sigillata con film estensibile) | 1200 | 800 | 1130 | 1083 | 1050 | 21 | 7 strati di 3 sacchi | 3 18328 xxxxx | 100721 | Pal. rouge
Codice condizionamento: L (lotto) - A (Aigues-Mortes) - AA (anno) - QQQ (giorno) - HH:mm (ora) - Gros Essoré (grosso centrifugato) - T (trattamento)
Big-Bag 1 300 kg | 1200 | 1030 | 1360 | 1330 | 1300 | 1 |  | 3 18328 xxxxx
Codice condizionamento: N (n° big-bag) - xxxxxx (codice prodotto) - JJ/MM/AA (data condizionamento)
(1) per palette (film estensibile compreso) | [7 empty] | * Aucun code ne figure sur le sac ou sur la palette