## Feuil1
|  | Unités | Valeurs
Valeurs types | Granularité |  | Cristaux essentiellement compris entre 160 et 600µm
| Perte de masse (à 110°C) | % | < 0,1
| Potassium | % | 35
| Sodium | % | 13
| Calcium | ppm | 100
| Sulfate | ppm | 250
| Insolubles | % | 1
| Densité apparente (produit non tassé) |  | 1.1