## Granulométrie
Granulométrie
A chaque fois 200g d'échantillon a été tamisé.
Résultats en gramme des refus des tamis (non cummulés).
Sel : 75%GS / 25% H4
| Echantillon 1 | Echantillon 2 | Echantillon 3 | moyenne | ecartype | Moyenne en %
>5mm (g) | 3.890274 | 2.587065 | 5.207812 | 3.89505 | 1.31038 | 1.947525
>3,15mm (g) | 13.06733 | 12.63682 | 22.23335 | 15.97917 | 5.420558 | 7.989583
>2,8mm (g) | 5.885287 | 6.865672 | 8.412619 | 7.054526 | 1.274206 | 3.527263
>1,4mm (g) | 136.7581 | 137.4129 | 132.1983 | 135.4564 | 2.840572 | 67.72822
>0,4mm (g) | 37.70574 | 38.80597 | 31.24687 | 35.91953 | 4.083859 | 17.95976
Passe (g) | 2.693267 | 1.691542 | 0.7010516 | 1.695287 | 0.9961129 | 0.8476434
200

## Phys-Chimie
Analyses sel Salazon de Bonmati (07/03/2010) |  |  | Analyses sel gros séché d'AGM (type)
En base humide
Ca (%) | 0.202 |  | Calcium (sur sel sec) | ppm | 300
Mg (%) | 0.079 |  | Magnésium (sur sel sec) | ppm | 40
SO4 (%) | 0.608 |  | Sulfate (sur sel sec) | ppm | 900
Cl (%) | 57.503
Insolubles (%) | 0.108 |  | Insolubles (sur sel sec) | % | 0.03
Humidité (%) | 4.241 |  | Perte de masse (à 110° C) | % | £ 0,05
Na (%) | 37.206
TOTAL | 99.947
NaCl sur sec (%) | 98.759 |  | Na Cl (sur sel sec) | % | 99.8
Humidité sur 3 prélèvements :
Sel | 75%GS / 25% H4 | Régle de 3 avec 25 % H4 et 75 % Gros séché
HR 1 (%) | 0.49
HR 2 (%) | 0.69 | Ca (ppm) | 730
HR 3 (%) | 0.52 | Mg (ppm) | 227.5
Moyenne | 0.5666667 | SO4 (ppm) | 2195
Ecart type | 0.1078579 | Insolubles (%) | 0.0495
|  | Humidité (%) | 1.09
|  | NaCl (%) | 99.53975

## Tab. synth. FT
|  | Unité | Valeur | Méthodes de référence
|  |  |  | Norme AFNOR | Norme ISO
Valeurs types | Na Cl (sur sel sec) | % | ≥ 97 | NFT 20-057 | ISO 6227
| Solubilité dans l'eau (à 20° C) | g/l | 358 | Méthode interne
| Perte de masse (à 110° C) | % | 1 | NFT 20-401 | ISO 2483
| Granularité |  | Cristaux essentiellement compris entre 0,4 et 4 mm | NFX 11-507 | ISO 2591
| Calcium (sur sel sec) | ppm | 700 | NFT 20-406 | ISO 2482
| Magnésium (sur sel sec) | ppm | 200 | NFT 20-406 | ISO 2482
| Sulfate (sur sel sec) | ppm | 2200 | NFT 20-405 | ISO 2480
| Insolubles (sur sel sec) | % | 0.1 |  | ISO 2479